## Лист1
Сплавы
№ п/п | Наименование | Аналог | Цена аналога руб/кг | Состав сплава | [8 empty] | Температура плавления | Цвет | Для чего используется | Руководство по эксплуатации
|  |  |  | Металл | % | Металл | % | Металл | % | Примеси | % | ГОСТ
1 | Латунь Л80 (полутомпак) | 9-14 ct Pandora 2PTK818/C | 7940 | Сu | 80 | Zn | 20 |  |  |  | <= 0,3% | ГОСТ 15527-2004 (Сплавы медно-цинковые (латуни), обрабатываемые давлением), ГОСТ 2208-2007 (Латуни литейные), ОСТ 107.460094.118-88 (Латунь ЛП80-84 - специально для ювелирной промышленности), ГОСТ 30649-99 (Сплавы на основе благородных металлов ювелирные) | ~1000–1050 °C | Желто-золотистый (полутомпак) | В качестве лигатуры для изготовления желтого золота, Применима для литья в открытых и закрытых системах, подходит для литья с камнями, Используется как база для нанесения эмали | https://www.sapphire.ru/userfiles/modules/FilesInProduct/files/18815%202PTK818_C_14_Технический%20паспорт.pdf
2 | Латунь ЛП77 (томпак) | 9-14 ct Pandora 2P14/NAT2 | 6900 | Сu | 77 | Zn | 23 |  |  |  | <= 0,3% | ГОСТ 15527-2004 (Сплавы медно-цинковые (латуни), обрабатываемые давлением), ГОСТ 2208-2007 (Латуни литейные), ГОСТ 30649-99 (Сплавы на основе благородных металлов ювелирные) | ~980–1030 °C | Жёлто-золотистый (насыщенный) | Используется для металлов 9 до 14 карат для литья и последующей механической обработки: штамповки, цепей, трубок и пружин. Применима для литья в открытых и закрытых системах, подходит для литья с камнями. | https://www.sapphire.ru/userfiles/modules/FilesInProduct/files/18814%202P14_NAT_9_Технический%20паспорт.pdf
3 | Латунь Л96 (ЛП94) (томпак) | 9-18 ct Pandora 5NRL/EN | 6900 | Сu | 96 | Zn | 4 |  |  |  | <= 0,2% | ГОСТ 15527-2004 (Сплавы медно-цинковые (латуни), обрабатываемые давлением), ГОСТ 2208-2007 (Латуни литейные), ГОСТ 30649-99 (Сплавы на основе благородных металлов ювелирные) | ~1060–1090 °C | Красновато-золотистый (насыщенный красный) | Придаёт золоту насыщенный красноватый оттенок (red/rose gold), Применима для литья в открытых и закрытых системах, НЕ подходит для литья с камнями | https://www.sapphire.ru/userfiles/modules/FilesInProduct/files/18812%205NRL_EN_9_Технический%20паспорт.pdf
4 | Латунь Л75 (или ЛП75 для литейных сплавов) | Лигатура для серебра Pandora 1PAG/UNT1 | 7140 | Сu | 75 | Zn | 25 |  |  |  | <= 0,3% | ГОСТ 15527-2004 (Сплавы медно-цинковые (латуни), обрабатываемые давлением), ГОСТ 2208-2007 (Латуни литейные), ГОСТ 30649-99 (Сплавы на основе благородных металлов ювелирные), ГОСТ 6836-2002 (Сплавы ювелирные из сплавов на основе благородных металлов) | ~960–1000 °C | Светло-жёлтый (беловатый) | Лигатура для серебра 925, Добавляется к чистому серебру для получения стерлингового серебра (92,5% Ag + 7,5% лигатуры), Повышает текучесть расплава серебра, Подходит для литья с камнями (в отличие от красных лигатур), Универсальное применение, Хорошая текучесть, Заполняет сложные формы, Не изменяет цвет серебра, Повышает твёрдость серебра | https://www.sapphire.ru/userfiles/modules/FilesInProduct/files/18816%2051PAG_UNT1_Технический%20паспорт.pdf
5 | НМЦ 15-20 (Нейзильбер) | Alpacca 65/18 (Италия), Neusilber 400 (Германия), Maillechort (Франция) |  | Сu | 63-66 | Zn | 18-22 | Ni | 13,5-16,5 |  | ≤0,50% | ГОСТ 5187-2015 (Сплавы медно-никелево-цинковые (нейзильберы)), ГОСТ 17636-85 (Сплавы медно-никелевые для прецезионных сплавов), ГОСТ 30649-99 (Сплавы ювелирные) | ~1050–1120 °C | Серебристо-белый (благородный металл) | Бижутерия, основы под серебрение/золочение, фурнитура, Контакты, разъёмы, токопроводящие пружины, Инструменты, детали оборудования (антибактериальный эффект), Основа для покрытия серебром (мельхиоровые приборы), Высокая твёрдость, долго служит
6 | Л-63 (Латунь медно-цинковая) | Ms63 / CuZn37 (Германия), Ottone CuZn37 (Италия), Laiton CuZn37 (Франция) |  | Сu | 62-64 | Zn | 36-38 |  |  |  | ≤0,50% | ГОСТ 15527-2004 (Сплавы медно-цинковые (латуни), обрабатываемые давлением), ГОСТ 2208-2007 (Латуни литейные), ГОСТ 30649-99 (Сплавы на основе благородных металлов ювелирные) | ~900–940 °C | Золотисто-жёлтый (насыщенный) | Литьё сложных форм, Отличная текучесть расплава, Хорошая адгезия покрытий (серебро, золото, лак), Легко точится, фрезеруется, сверлится, Хорошо паяется мягкими и твёрдыми припоями, Самый востребованный сплав, Ювелиры + литейщики + электротехника
7 | БрАЖ 9-4 (Бронза алюминиево-железистая) | G-CuAl10Fe (Германия), Bronzo Alluminio 10 (Италия) |  | Сu | 85–88% | Al | 8–10% | Fe | 2–4% |  | ≤0,70% | ГОСТ 493-79 (Бронзы безоловянные литейные), ГОСТ 614-2006 (Бронзы литейные - Общие технические условия), ГОСТ 30649-99 (Сплавы ювелирные) | ~1040–1080 °C | Золотисто-жёлтый с красноватым оттенком | Декоративные элементы, имитация золота, фурнитура, машиностроение, судостроение, химическая промышленность, Высокая прочность, Сохраняет свойства до 400–450 °C, Декоративные свойства (похожа на золото)
8
9
10